## K comp
Balance Térmico Invierno-Verano para Edificios Sustentables
Conductancia
Techos |  | térmica
Descripcion | Resist.Total | K=1/Rt | Observaciones
Chapa exterior-machimbre int. s/aislación térmica | 0.224 | 4.464286 | sin aislación
" " con 2.5 cm de pol.expandido | 0.9058182 | 1.103974
con 5 cm de pol.expandido | 1.360364 | 0.7350976
con 7.5 cm de pol.expandido | 1.928545 | 0.5185255
con 10 cm de pol.expandido | 2.496727 | 0.4005243
Chapa exterior-cieloraso susp. s/aislación térmica | 0.321 | 3.115265 | sin aislación con camara de aire
con 2.5 cm de pol.expandido | 1.002818 | 0.9971897
con 5 cm de pol.expandido | 1.457364 | 0.6861705
con 7.5 cm de pol.expandido | 2.025545 | 0.4936942
con 10 cm de pol.expandido | 2.593727 | 0.3855455
Losa maciza 10 cm s/aislación térmica | 0.2188035 | 4.570311 | para mas espesor dividir Rt por 0.10 y mult. espesor dado
con 2.5 cm de pol.expandido | 0.9006217 | 1.110344
con 5 cm de pol.expandido | 1.355167 | 0.7379164
con 7.5 cm de pol.expandido | 1.923349 | 0.5199265
con 10 cm de pol.expandido | 2.491531 | 0.4013597
Losa de losetas 12 cm s/aislación térmica | 0.3253836 | 3.073296 | para mas espesor dividir Rt por 0.12 y mult. espesor dado
con 2.5 cm de pol.expandido | 1.007202 | 0.9928498
con 5 cm de pol.expandido | 1.461747 | 0.6841128
con 7.5 cm de pol.expandido | 2.029929 | 0.4926281
con 10 cm de pol.expandido | 2.598111 | 0.3848951
Muros - Descripción | Resistencia | Conductancia
Ladrillon rev. ambas caras s/aislación térmica | 0.414995 | 2.409668 | revocado ambas caras
con 2.5 cm de pol.expandido | 1.096813 | 0.9117323
con 5 cm de pol.expandido | 1.551359 | 0.6445963
con 7.5 cm de pol.expandido | 2.11954 | 0.4718004
con 10 cm de pol.expandido | 2.687722 | 0.3720623
Ladrillo 0.12 rev.ambas caras s/aislación térmica | 0.3418242 | 2.92548 | revocado ambas caras
con 2.5 cm de pol.expandido | 1.023642 | 0.9769036
con 5 cm de pol.expandido | 1.478188 | 0.676504
con 7.5 cm de pol.expandido | 2.04637 | 0.4886703
con 10 cm de pol.expandido | 2.614551 | 0.3824748
Muro doble ladrillo 0.12 m s/aislación térmica | 0.4881657 | 2.048485 | ladrillo visto ambas caras s/camara de aire
con 2.5 cm de pol.expandido | 1.169984 | 0.8547126
con 5 cm de pol.expandido | 1.624529 | 0.6155629
con 7.5 cm de pol.expandido | 2.192711 | 0.4560564
con 10 cm de pol.expandido | 2.760893 | 0.3622017
Muro doble ladrillo 0.12 m s/aislación térmica | 0.6481657 | 1.542815 | ladrillo visto ambas caras c/camara de aire
con 2.5 cm de pol.expandido | 1.329984 | 0.7518888
con 5 cm de pol.expandido | 1.784529 | 0.5603719
con 7.5 cm de pol.expandido | 2.352711 | 0.4250416
con 10 cm de pol.expandido | 2.920893 | 0.3423611
Ladrillon revocado una cara s/aislación térmica | 0.3245828 | 3.080878 | otra cara bolseado
con 2.5 cm de pol.expandido | 1.214583 | 0.8233279
con 5 cm de pol.expandido | 1.460946 | 0.6844878
con 7.5 cm de pol.expandido | 2.029128 | 0.4928225
con 10 cm de pol.expandido | 2.59731 | 0.3850137
Ladrillo 0.12 rev.una cara s/aislación térmica | 0.4881657 | 2.048485 | otra cara visto
con 2.5 cm de pol.expandido | 1.169984 | 0.8547126
con 5 cm de pol.expandido | 1.624529 | 0.6155629
con 7.5 cm de pol.expandido | 2.192711 | 0.4560564
con 10 cm de pol.expandido | 2.760893 | 0.3622017
Revestimiento piedra 2 cm | 0.169 | 5.91716 | para mas espesor dividir Rt por 0.02 y mult. por espesor dado
Ventanas
conductancia térmica en W/m².°C
Valores para distinto material del marco y configuraciones de vidriado
Material del marco | % de área ocupada | Vidrio | c/cortina | c/cortina | c/cortina | Doble | c/cortina | c/cortina
| por el marco | simple | interior | exterior | int.y ext. | Vidrio | interior | exterior
PVC ó | 10 | 5.3 | 4.2 | 3.8 | 3.1 | 3 | 2.5 | 2.4
MADERA | 20 | 5 | 4 | 3.7 | 3.1 | 2.9 | 2.5 | 2.4
| 30 | 4.7 | 3.8 | 3 | 3.1 | 2.9 | 2.5 | 2.4
| 10 | 6 | 4.6 | 3.5 | 3.6 | 3.6 | 3.6 | 3.3
Aluminio | 20 | 6.4 | 4.8 | 4.4 | 3.6 | 4.3 | 3.6 | 3.3
| 30 | 6.7 | 5 | 3.7 | 3.6 | 4.9 | 3.6 | 3.3
Chapa de acero plegada | 20 | 5.8 | 4.5 | 4.1 | 3.4 | 3.4 | 3.1 | 2.9
Conductancia
térmica
item | Resist.Total | K=1/Rt | Observaciones
Fundaciones
Normal H° ciclópeo | ---------- | 0.72 | 40 cm x 70 cm profundidad
Cielorasos
Cieloraso de yeso 1 cm | 0.01111111 | ----------- | para mas espesor dividir Rt por 0.01 y mult. espesor dado
Camara de aire | 0.18 | ----------- | Solamente sumar Rt con otros valores
Cielorasos termoacústicos 1cm | 0.125 | -----------
Aislantes térmicos
- Lana de vidrio o telgopor | 15 kg/m3
espesor 2.5 cm | 0.6818182 | ----------- | El aislante podrá ir incorporado al techo
espesor 5 cm | 1.136364 | ----------- | al muro o a la fundación
espesor 7.5 cm | 1.704545 | -----------
espesor 10 cm | 2.272727 | -----------
- Poliuretano expandido o rígido 30 kg/m3
espesor 1 cm | 0.4 | ----------- | tipo expandido
espesor 2.5 cm | 1 | ----------- | tipo expandido
espesor 5 cm | 2 | ----------- | tipo expandido
espesor 7.5 cm | 3 | ----------- | tipo expandido
espesor 10 cm | 4 | ----------- | tipo expandido
espesor 1 cm | 0.5263158 | ----------- | Tipo rígido
espesor 2.5 cm | 1.315789 | ----------- | Tipo rígido
espesor 5 cm | 2.631579 | ----------- | Tipo rígido
espesor 7.5 cm | 3.947368 | ----------- | Tipo rígido
espesor 10 cm | 5.263158 | ----------- | Tipo rígido
Planchas de corcho - 300 kg/m3
espesor 2 mm | 0.8928571 | -----------
espesor 3 mm | 0.05357143 | -----------
espesor 5 mm | 0.08928571 | -----------
Cemento + perlita expandida 700 kg/m3
espesor 5 cm | 0.3125 | -----------
espesor 10 cm | 0.625 | -----------
espesor 15 cm | 0.9375 | -----------
Maderas
espesor 1/2 " | 0.06 | ----------- | Madera de roble
espesor 3/4 " | 0.095 | ----------- | Madera de roble
espesor 1" | 0.125 | ----------- | Madera de roble
espesor 2" | 0.25 | ----------- | Madera de roble
Para madera de álamo (500 kg/m3) multiplicar valores anteriores por 0.2/0.12
Para madera de ábedul (600 kg/m3) multiplicar valores anteriores por 0.2/0.125
Para madera de pino (700 kg/m3) multiplicar valores anteriores por 0.2/0.15 |  |  |  |  | 0.08
Para parquet utilizar valores para maderass de roble
Cálculo de conductancias de muros:
Lugar y velocidad de viento en Km/hr
Chacras de Coria | 9 |  | si la velocidad fuera distinta colocar nuevo valor
Velocidad de viento en m/s | 2.5
Indique material, espesor y conductividad térmica
Material | Espesor | Conductividad
| [m] | Térmica [W/mK]
Ladrillón | 0.18 | 0.91
Revoque | 0.025 | 1.1
Aislación térmica | 0.05 | 0.044
Capa 4 | 0 | 1
Coeficientes peliculares:
hi [W/m².°C] |  | 5.7 | Para aire quieto
he [W/m².°C] |  | 14.7 | para velocidad del lugar
Calculo de resistencia térmica: | 1.526388 | m².°C/W
Cálculo de conductancia muro: | 0.6551415 | W/m².°C